## Sheet1
2021年建材产品（第二批）质量抽查产品及企业名单
序号 | 产品名称 | 被抽查单位名称 | 被抽查单位地址 | 产品规格型号 | 生产单位 | 生产日期 （批号） | 检验项目 | 检验结果 | 不合格项目实测值 | 不合格项目标准值 | 备注
1 | 混凝土普通砖 | 贵州贵安新区林源投资有限公司 | 湖潮乡广兴村三组 | 240mmX115mmX53mm | 贵州贵安新区林源投资有限公司 | 2021-08-10 | 强度、吸水率、抗冻性、放射性比活度、内照射指数、外照射指数 | 合格
2 | 混凝土普通砖 | 贵安新区马场镇兴旺水泥预制砖厂 | 马场镇马场村大坡脚 | 240mmX115mmX53mm | 贵安新区马场镇兴旺水泥预制砖厂 | 2021-08-05 | 强度、吸水率、抗冻性、放射性比活度、内照射指数、外照射指数 | 合格
3 | 混凝土普通砖 | 贵安新区朋缘建材有限公司 | 湖潮乡池菇村 | 240mmX115mmX53mm | 贵安新区朋缘建材有限公司 | 2021-07-16 | 强度、吸水率、抗冻性、放射性比活度、内照射指数、外照射指数 | 合格
4 | 混凝土普通砖 | 贵安新区湖潮乡顺发标砖厂 | 湖潮乡池菇村二组 | 240mmX115mmX53mm | 贵安新区湖潮乡顺发标砖厂 | 2021-07-12 | 强度、吸水率、抗冻性、放射性比活度、内照射指数、外照射指数 | 合格